## Folha 1
NAK020 | m² |  | Isolamento térmico vertical de lajes térreas, com poliestireno extrudido.
Isolamento térmico vertical de lajes térreas, formado por painel rígido de poliestireno extrudido, de superfície lisa e bordo lateral a meia madeira, de 50 mm de espessura, resistência à compressão >= 500 kPa, resistência térmica 1,5 m²°C/W, condutibilidade térmica 0,034 W/(m°C), colocado no perímetro da laje térrea, coberto com um filme de polietileno de 0,2 mm de espessura, preparado para receber uma laje térrea de betão (não incluída neste preço).
Unitário |  | Ud |  | Descrição |  |  |  | Rend. | Preço unitário | Importância
mt16pxa010bc |  | m² |  | Painel rígido de poliestireno extrudido, segundo EN 13164, de superfície lisa e bordo lateral a meia madeira, de 50 mm de espessura, resistência à compressão >= 500 kPa, resistência térmica 1,5 m²°C/W, condutibilidade térmica 0,034 W/(m°C), Euroclasse E de reacção ao fogo, com código de designação XPS-EN 13164-T1-CS(10/Y)500-DLT(2)5-DS(TH)-CC(2/1,5/50)175-WL(T)0,7-WD(V)3-FT2. |  |  |  | 1.1 | 581.78 | 639.96
mt16png010d |  | m² |  | Filme de polietileno de 0,2 mm de espessura e 184 g/m² de massa superficial. |  |  |  | 1.1 | 33.78 | 37.16
mt16aaa030 |  | m |  | Fita autocolante para vedação de juntas. |  |  |  | 0.4 | 27.39 | 10.96
mo054 |  | h |  | Oficial de 1ª montador de isolamentos. |  |  |  | 0.192 | 100.05 | 19.21
mo101 |  | h |  | Ajudante de montador de isolamentos. |  |  |  | 0.192 | 71.36 | 13.7
|  | % |  | Custos directos complementares |  |  |  | 2 | 720.99 | 14.42
[9 empty] | Total: | 735.41
Referência e título da norma |  |  |  |  | Aplicabilidade(a) | Obrigatoriedade(b) | Sistema(c)
EN 13164:2012+A1:2015 |  |  |  |  | 1072015 | 1072016
Produtos de isolamento térmico para aplicação em edifícios — Produtos manufaturados de espuma de poliestireno extr udido (XPS) — Especificação
(a) Data de entrada em aplicação da norma harmonizada e início do período de coexistência
(b) Data final do período de coexistência / entrada em vigor da marcação CE
(c) Sistema de avaliação e verificação da regularidade do desempenho