## Folha 1
NAS006 | m² | Soco para sistema ETICS de isolamento térmico pelo exterior de fachadas.
Soco para sistema ETICS, com os painéis isolantes enterrados, composto por: camada de impermeabilização de argamassa flexível bicomponente, cor cinzento, aplicada em duas camadas; painel rígido de poliestireno extrudido, segundo EN 13164, de superfície rugosa e estrutura celular fechada, de cor branca, de 60 mm de espessura, fixado ao suporte com argamassa, aplicada manualmente e fixações mecânicas com bucha de expansão de polipropileno camada de regularização de argamassa, aplicada manualmente, armada com malha de fibra de vidro, anti-álcalis, de 5x4 mm de vão de malha, de 0,6 mm de espessura e de 160 g/m² de massa superficial; camada de acabamento de argamassa acrílica cor branco, sobre primário acrílico. O preço inclui a execução dos remates nos encontros com paramentos, revestimentos ou outros elementos assentes na sua superfície.
Unitário |  | Ud | Descrição | Rend. | Preço unitário | Importância
mt15igp010h |  | kg | Argamassa flexível bicomponente, cor cinzento, composta por ligantes hidráulicos e resinas sintéticas, resistência à pressão hidrostática positiva e negativa de 15 bar, segundo NP EN 1504-2. | 3 | 360.77 | 1082.31
mt28mop030g |  | kg | Argamassa composta de cimento branco, cal aérea, inertes leves, inertes calcários seleccionados, fibras naturais, aditivos e resinas em pó, impermeável à água da chuva, permeável ao vapor de água e com resistência ao envelhecimento, para aplicar com palustra, para aderir os painéis isolantes e como camada base, prévia amassadura com água. | 10.8 | 91.51 | 988.31
mt16pxg010c |  | m² | Painel rígido de poliestireno extrudido, segundo EN 13164, de superfície rugosa e estrutura celular fechada, de cor branca, de 60 mm de espessura, resistência térmica 1,76 m²°C/W, condutibilidade térmica 0,034 W/(m°C), Euroclasse E de reacção ao fogo. | 1.05 | 1478.25 | 1552.16
mt16pep100b |  | Ud | Bucha de expansão de polipropileno de 110 mm de comprimento, para fixação de placas isolantes. | 6 | 18.66 | 111.96
mt28mop050a |  | m² | Malha de fibra de vidro, anti-álcalis, de 5x4 mm de vão de malha, de 0,6 mm de espessura, de 160 g/m² de massa superficial e de 1x50 m, para armar argamassas. | 1.1 | 140.79 | 154.87
mt28mop320a |  | kg | Primário acrílico composto por resinas acrílicas, pigmentos minerais e aditivos orgânicos e inorgânicos, impermeável à água da chuva e permeável ao vapor de água, para aplicar com trincha, rolo ou pistola, para regularizar a absorção e incrementar a aderência de argamassas acrílicas. | 0.067 | 334.37 | 22.4
mt28mop310ma |  | kg | Argamassa acrílica cor branco, composta por resinas acrílicas, pigmentos minerais e aditivos orgânicos e inorgânicos, anti-caruncho e anti-verdete, permeável ao vapor de água e com resistência ao envelhecimento, à contaminação urbana e aos raios UV, para revestimento de paramentos exteriores. | 0.667 | 337.89 | 225.37
mo054 |  | h | Oficial de 1ª montador de isolamentos. | 0.113 | 101.3 | 11.45
mo101 |  | h | Ajudante de montador de isolamentos. | 0.113 | 73.13 | 8.26
mo039 |  | h | Oficial de 1ª rebocador. | 0.677 | 98.39 | 66.61
mo079 |  | h | Ajudante de rebocador. | 0.677 | 73.13 | 49.51
mo032 |  | h | Oficial de 1ª aplicador de produtos impermeabilizantes. | 0.113 | 98.39 | 11.12
mo070 |  | h | Ajudante de aplicador de produtos impermeabilizantes. | 0.113 | 73.13 | 8.26
|  | % | Custos directos complementares | 2 | 4292.59 | 85.85
Custo de manutenção decenal: 218,92MT nos primeiros 10 anos. |  |  |  |  | Total: | 4378.44