## Folha 1
RTI010 |  |  | m² | Tecto falso agro-alimentar de placas de poliestireno extrudido.
Tecto falso contínuo suspenso, para uso agro-alimentar, situado a uma altura menor de 4 m, de painéis rígidos de poliestireno extrudido de 2,5x0,6 m e 40 mm de espessura, ancorados à estrutura auxiliar formada por painel hidrófugo de densidade média (MDF), de fibras de madeira e resinas sintéticas de 19 mm de espessura fixado ao suporte com varões metálicos de 6 mm de diâmetro.
Unitário | Ud | Descrição |  |  |  | Rend. | Preço unitário |  | Importância
mt16pxp030b | m² | Painel rígido de poliestireno extrudido para tectos falsos agro-alimentares, segundo EN 13164, de superfície lisa e bordo lateral macho-fêmea, com acabamento à vista em cor creme, de 2,5x0,6 m e 40 mm de espessura, resistência térmica 1,2 m²°C/W, condutibilidade térmica 0,034 W/(m°C), Euroclasse E de reacção ao fogo, com código de designação XPS-EN 13164-T1-CS(10/Y)300-DLT(2)5-DS(T)-WL(T)0,7. |  |  |  | 1.05 | 671.57 |  | 705.15
mt12ftm010a | m² | Painel hidrófugo de densidade média (MDF), de fibras de madeira e resinas sintéticas de 19 mm de espessura, para revestir, utilizado em tectos falsos agro-alimentares. |  |  |  | 1.05 | 372.6 |  | 391.23
mt12fac020b | Ud | Varão metálico de aço galvanizado de 6 mm de diâmetro. |  |  |  | 2 | 16.58 |  | 33.16
mt12fac021 | kg | Arame de aço galvanizado de 0,7 mm de diâmetro. |  |  |  | 0.1 | 58.56 |  | 5.86
mo015 | h | Oficial de 1ª montador de tectos falsos. |  |  |  | 0.338 | 84.52 |  | 28.57
mo082 | h | Ajudante de montador de tectos falsos. |  |  |  | 0.338 | 60.21 |  | 20.35
| % | Meios auxiliares |  |  |  | 2 | 1184.32 |  | 23.69
| % | Custos indirectos |  |  |  | 3 | 1208.01 |  | 36.24
[7 empty] | Total: |  | 1244.25
Referência e título da norma |  |  |  |  | Aplicabilidade (1) |  |  | Obrigatoriedade (2) |  | Sistema (3)
EN 13164:2012 |  |  |  |  | 192013 |  |  | 192013
Produtos de isolamento térmico para aplicação em edifícios - Produtos manutaturados de espuma de poliestireno extrudido (XPS) - Especificação Especificação
(1) Data de entrada em aplicação da norma harmonizada e início do período de coexistência
(2) Data final do período de coexistência / entrada em vigor da marcação CE
(3) Sistema de avaliação e verificação da regularidade do desempenho