## Folha 1
NAE030 | m² |  | Isolamento térmico em caixa de ar de parede exterior dupla de alvenaria, por insuflação desde o exterior.
Isolamento térmico em paredes exteriores duplas de alvenaria, preenchendo o interior da caixa de ar de 60 mm de espessura média, por insuflação, desde o exterior, de nódulos de lã de vidro, não aptos como suporte nutritivo para o desenvolvimento de fungos nem bactérias, densidade 50 kg/m³ e condutibilidade térmica 0,035 W/(m°C).
Unitário |  | Ud |  | Descrição |  | Rend. |  | Preço unitário | Importância
mt16lvi100m |  | kg |  | Nódulos de lã de vidro não aptos como suporte nutritivo para o desenvolvimento de fungos nem bactérias, densidade 50 kg/m³ e condutibilidade térmica 0,035 W/(m°C), Euroclasse A1 de reacção ao fogo, capacidade de absorção de água a curto prazo <=1 kg/m², calor específico 800 J/kgK e factor de resistência à difusão do vapor de água 1; segundo EN 14064-1, para enchimento de câmaras por insuflação. |  | 2.975 |  | 190.5 | 566.74
mt09moe080a |  | kg |  | Argamassa de cimento, cor cinzento, composto de cimento, inertes seleccionados e aditivos, tipo GP CSIII W2 segundo EN 998-1. |  | 0.6 |  | 8.15 | 4.89
mq08mpa010 |  | h |  | Maquinaria para insuflação de isolamento em caixas de ar. |  | 0.104 |  | 407.72 | 42.4
mo030 |  | h |  | Oficial de 1ª aplicador de produtos isolantes. |  | 0.169 |  | 98.39 | 16.63
mo068 |  | h |  | Ajudante de aplicador de produtos isolantes. |  | 0.169 |  | 73.13 | 12.36
|  | % |  | Custos directos complementares |  | 2 |  | 643.02 | 12.86
[8 empty] | Total: | 655.88
Referência e título da norma |  |  |  |  | Aplicabilidade(a) |  | Obrigatoriedade(b) |  |  | Sistema(c)
EN 998-1:2010 |  |  |  |  | 162011 |  | 162012 |  |  | 4
Especificação de argamassas para alvenarias — Parte 1: Argamassas para rebocos interiores e exteriores
(a) Data de entrada em aplicação da norma harmonizada e início do período de coexistência
(b) Data final do período de coexistência / entrada em vigor da marcação CE
(c) Sistema de avaliação e verificação da regularidade do desempenho