## Folha 1
NAP010 | m² |  | Isolamento térmico intermédio em paredes divisórias interiores de alvenaria.
Isolamento térmico intermédio em paredes divisórias interiores de alvenaria, com painel semi-rígido de lã mineral, segundo EN 13162, não revestido, de 40 mm de espessura, resistência térmica 1,1 m²°C/W, condutibilidade térmica 0,034 W/(m°C). Colocação em obra: topo a topo, simplesmente apoiado. Inclusive fita autocolante para vedação de juntas.
Unitário |  | Ud |  | Descrição |  | Rend. |  | Preço unitário | Importância
mt16lra020dba |  | m² |  | Painel semi-rígido de lã mineral, segundo EN 13162, não revestido, de 40 mm de espessura, resistência térmica 1,1 m²°C/W, condutibilidade térmica 0,034 W/(m°C), Euroclasse A1 de reacção ao fogo segundo NP EN 13501-1, capacidade de absorção de água a curto prazo <=1 kg/m² e factor de resistência à difusão do vapor de água 1,3. |  | 1.05 |  | 746.56 | 783.89
mt16aaa030 |  | m |  | Fita autocolante para vedação de juntas. |  | 0.44 |  | 28.51 | 12.54
mo054 |  | h |  | Oficial de 1ª montador de isolamentos. |  | 0.024 |  | 136.52 | 3.28
mo101 |  | h |  | Ajudante de montador de isolamentos. |  | 0.012 |  | 99.31 | 1.19
|  | % |  | Custos directos complementares |  | 2 |  | 800.9 | 16.02
Custo de manutenção decenal: 16,34MT nos primeiros 10 anos. | [7 empty] | Total: | 816.92
Referência e título da norma |  |  |  |  | Aplicabilidade(a) |  | Obrigatoriedade(b) |  |  | Sistema(c)
EN 13162:2012+A1:2015 |  |  |  |  | 1072020 |  | 1072020 |  |  | 1/3/4
Produtos de isolamento térmico para aplicação em edifícios — Produtos manufaturados de lã mineral (MW) — Especificação
(a) Data de entrada em aplicação da norma harmonizada
(b) Data final do período de coexistência
(c) Sistema de avaliação e verificação da regularidade do desempenho