## Folha 1
NAT030 | m² |  | Isolamento sobre tectos falsos com aglomerado de cortiça expandida.
Isolamento acústico sobre tecto falso formado por placa de aglomerado de cortiça expandida, de 70 mm de espessura, cor preto.
Unitário |  | Ud |  | Descrição |  | Rend. | Preço unitário |  | Importância
mt16acg010fa |  | m² |  | Placa de aglomerado de cortiça expandida, de 70 mm de espessura, cor preto, segundo EN 13170, resistência térmica 1,75 m²°C/W, condutibilidade térmica 0,036 W/(m°C), Euroclasse E de reacção ao fogo, de aplicação como isolante térmico e acústico. |  | 1.05 | 1123.5 |  | 1179.68
mo054 |  | h |  | Oficial de 1ª montador de isolamentos. |  | 0.085 | 84.52 |  | 7.18
mo101 |  | h |  | Ajudante de montador de isolamentos. |  | 0.085 | 60.21 |  | 5.12
|  | % |  | Meios auxiliares |  | 2 | 1191.98 |  | 23.84
|  | % |  | Custos indirectos |  | 3 | 1215.82 |  | 36.47
Custo de manutenção decenal: 25,05MT nos primeiros 10 anos. | [6 empty] | Total: |  | 1252.29
Referência e título da norma |  |  |  |  | Aplicabilidade (1) |  |  | Obrigatoriedade (2) |  | Sistema (3)
EN 13170:2012 |  |  |  |  | 192013 |  |  | 192013
Produtos de isolamento térmico para aplicação em edifícios - Produtos manufaturados de cortiça expandida (ICB) - Especificação Especificação
(1) Data de entrada em aplicação da norma harmonizada e início do período de coexistência
(2) Data final do período de coexistência / entrada em vigor da marcação CE
(3) Sistema de avaliação e verificação da regularidade do desempenho