## Folha 1
NBP020 | m² |  | Isolamento sonoro a sons de condução aérea, em parede de placas, com painéis entre montantes e complexos multicamada entre placas.
Isolamento sonoro a sons de condução aérea, em parede de placas, realizado com complexo multicamada, de 21,8 mm de espessura, formado por uma lâmina pesada de EPDM de 1,8 mm de espessura e um feltro têxtil de 20 mm de espessura, colocado entre os montantes da estrutura portante; e complexo multicamada, de 6,4 mm de espessura, formado por duas lâminas de espuma de polietileno reticulado, de 3 mm de espessura cada uma, e uma lâmina de chumbo de 0,35 mm de espessura intercalada entre ambas, aderido entre as placas com cola.
Unitário |  | Ud |  | Descrição | Rend. | Preço unitário | Importância
mt16ppt025f |  | m² |  | Complexo multicamada, de 21,8 mm de espessura, formado por uma lâmina pesada de EPDM de 1,8 mm de espessura e um feltro têxtil de 20 mm de espessura; com 61 dB de índice global de redução sonora, Rw e 56 dBA de índice global de redução sonora ponderado A, segundo EN ISO 10140-2; proporcionando uma melhora do índice global de redução sonora ponderado A de 21,6 dBA. | 1.05 | 1271.92 | 1335.52
mt16ppt025i |  | m² |  | Complexo multicamada, de 6,4 mm de espessura, formado por duas lâminas de espuma de polietileno reticulado, de 3 mm de espessura cada uma, e uma lâmina de chumbo de 0,35 mm de espessura intercalada entre ambas; com 24,5 dB de índice global de redução sonora, Rw, segundo EN ISO 10140-2. | 2.1 | 3179.81 | 6677.6
mt16npg031 |  | kg |  | Cola. | 0.3 | 737.35 | 221.21
mo054 |  | h |  | Oficial de 1ª montador de isolamentos. | 0.244 | 136.52 | 33.31
mo101 |  | h |  | Ajudante de montador de isolamentos. | 0.244 | 99.31 | 24.23
|  | % |  | Custos directos complementares | 2 | 8291.87 | 165.84
Custo de manutenção decenal: 169,15MT nos primeiros 10 anos. | [5 empty] | Total: | 8457.71