## Folha 1
ZFF020 |  |  | m² | Sistema ETICS Isofex "ISOVER" para isolamento térmico pelo exterior de fachada existente.
Reabilitação energética de fachada, através de isolamento térmico pelo exterior, com o sistema Isofex "ISOVER", composto por: painel rígido de lã de rocha vulcânica de alta densidade, não revestido, Isofex "ISOVER", de 100 mm de espessura, fixado ao suporte através argamassa polimérica de altas prestações, Weber.therm Base, "WEBER CEMARKSA", cor cinzento e fixações mecânicas com bucha de expansão e prego de polipropileno; camada de regularização de argamassa polimérica de altas prestações, Weber.therm Base, "WEBER CEMARKSA", cor cinzento, armada com malha de fibra de vidro, de 10x10 mm de vão de malha, anti-álcalis, de 200 a 250 g/m² de massa superficial e 750 a 900 microns de espessura; revestimento formado por argamassa monomassa de ligantes mistos, para a impermeabilização e decoração de fachadas, Weber.pral Clima "WEBER CEMARKSA", acabamento raspado, cor Polar.
Unitário | Ud | Descrição |  |  |  | Rend. |  | Preço unitário | Importância
mt28mop080j | m | Perfil de arranque de alumínio, de 100 mm de largura, para nivelação e suporte dos painéis isolantes dos sistemas de isolamento térmico pelo exterior sobre a linha de soco. |  |  |  | 0.6 |  | 1451.11 | 870.67
mt28mpc020a | kg | Argamassa polimérica de altas prestações, para a fixação e regularização de placas de isolamento térmico, Weber.therm Base "WEBER CEMARKSA", cor cinzento, composto de cimento cinzento, resinas hidrófugas redispersáveis, inertes de granulometria compensada, aditivos e cargas minerais. Segundo EN 998-1. |  |  |  | 10.75 |  | 46.64 | 501.38
mt16lri100v | m² | Painel rígido de lã de rocha vulcânica de alta densidade, não revestido, Isofex "ISOVER", de 100 mm de espessura, segundo EN 13162, resistência térmica 2,75 m²°C/W, condutibilidade térmica 0,036 W/(m°C), Euroclasse A1 de reacção ao fogo, de aplicação como isolante térmico e acústico em sistemas compostos de isolamento pelo exterior de fachadas. |  |  |  | 1.05 |  | 1482.2 | 1556.31
mt16aaa021a | Ud | Bucha de expansão e prego de polipropileno, com aro de estanquidade, para fixação mecânica de painéis isolantes. |  |  |  | 6 |  | 5.41 | 32.46
mt28mop070d | m | Perfil de canto de PVC com malha, para remate lateral. |  |  |  | 0.3 |  | 214.21 | 64.26
mt28mon040a | m² | Malha de fibra de vidro, de 10x10 mm de vão de malha, anti-álcalis, de 200 a 250 g/m² de massa superficial e 750 a 900 microns de espessura, com 25 kp/cm² de resistência à tracção, para armar argamassas monomassa. |  |  |  | 1.05 |  | 166.23 | 174.54
mt28mpc010aa1a | kg | Argamassa monomassa de ligantes mistos, para a impermeabilização e decoração de fachadas, Weber.pral Clima "WEBER CEMARKSA", acabamento raspado, cor Polar, composto de cimento branco, cal, resinas hidrófugas redispersáveis, inertes de granulometria compensada, aditivos orgânicos e pigmentos minerais. Segundo EN 998-1. |  |  |  | 14.5 |  | 43.8 | 635.1
mo054 | h | Oficial de 1ª montador de isolamentos. |  |  |  | 0.122 |  | 88.75 | 10.83
mo101 | h | Ajudante de montador de isolamentos. |  |  |  | 0.122 |  | 63.22 | 7.71
mo039 | h | Oficial de 1ª rebocador. |  |  |  | 0.731 |  | 85.86 | 62.76
mo079 | h | Ajudante de rebocador. |  |  |  | 0.731 |  | 63.22 | 46.21
| % | Custos directos complementares |  |  |  | 2 |  | 3962.23 | 79.24
Custo de manutenção decenal: 262,70MT nos primeiros 10 anos. | [7 empty] | Total: | 4041.47
Referência e título da norma |  |  |  |  | Aplicabilidade(a) |  | Obrigatoriedade(b) |  |  | Sistema(c)
EN 998-1:2010 |  |  |  |  | 162011 |  | 162012 |  |  | 4
Especificação de argamassas para alvenarias - Parte 1: Argamassas para rebocos interiores e exteriores
EN 13162:2012 |  |  |  |  | 192013 |  | 192013
Produtos de isolamento térmico para aplicação em edifícios - Produtos manufaturados de lã mineral (MW) - Especificação Especificação
(a) Data de entrada em aplicação da norma harmonizada e início do período de coexistência
(b) Data final do período de coexistência / entrada em vigor da marcação CE
(c) Sistema de avaliação e verificação da regularidade do desempenho