## Folha 1
FCL010 | m | Padieira de alvenaria armada de blocos lintel de betão, face à vista.
Padieira de 15 cm de espessura, de alvenaria armada de blocos lintel de betão face à vista, lisos hidrófugo cor cinzento, 50x20x15 cm, resistência normalizada R8 (8 N/mm²), assentes com argamassa de cimento confeccionada em obra, com 250 kg/m³ de cimento, cor cinzento, com aditivo hidrófugo, dosificação 1:6, fornecida em sacos; com reforço de betão de enchimento, C16/20 (X0(P); D12; S3; Cl 1,0), preparado em obra, betonagem com meios manuais, e aço A400 NR, quantidade 4,3 kg/m; montagem e desmontagem de escoramento composto por 2 escoras de madeira, amortizáveis em 30 utilizações e pranchas de madeira de pinho, amortizáveis em 10 utilizações. O preço inclui a elaboração da armadura (corte, dobragem e moldagem de elementos) no estaleiro da obra e a montagem no lugar definitivo da sua colocação em obra.
Unitário |  | Ud | Descrição |  | Rend. |  | Preço unitário | Importância
mt03bhe054da |  | Ud | Bloco lintel de betão face à vista, liso hidrófugo cor cinzento, 50x20x15 cm, resistência normalizada R8 (8 N/mm²). Segundo NP EN 771-3. |  | 2.1 |  | 28.39 | 59.62
mt01arg005a |  | t | Areia de pedreira, para argamassa preparada em obra. |  | 0.001 |  | 713.98 | 0.71
mt08aaa010a |  | m³ | Água. |  | 0.006 |  | 68.32 | 0.41
mt08cem000n |  | kg | Cimento cinzento em sacos. |  | 8.056 |  | 5.62 | 45.27
mt08adt010 |  | kg | Aditivo hidrófugo para impermeabilização de argamassas ou betões. |  | 0.05 |  | 54.66 | 2.73
mt07aco040e |  | kg | Aço em varões nervurados, A400 NR, fornecido em obra em varões sem elaborar, de vários diâmetros. |  | 4.515 |  | 66.54 | 300.43
mt08var050 |  | kg | Arame galvanizado para atar, de 1,30 mm de diâmetro. |  | 0.108 |  | 68.32 | 7.38
mt01arg000n |  | m³ | Areia crivada. |  | 0.011 |  | 727.57 | 8
mt01arg001nd |  | m³ | Agregado grosso homogeneizado, de tamanho máximo 12 mm. |  | 0.016 |  | 1442.48 | 23.08
mt50spa050m |  | m³ | Pranchão de madeira de pinho, dimensões 20x7,2 cm. |  | 0.003 |  | 41732.3 | 125.2
mt50spa101 |  | kg | Pregos de aço. |  | 0.05 |  | 177.87 | 8.89
mt50spb040a |  | m | Prumo de madeira de pinho, até 2,5 m de altura, diâmetro 8/10 cm. |  | 0.067 |  | 157.35 | 10.54
mq06hor010 |  | h | Betoneira eléctrica com uma capacidade de amassadura de 160 l. |  | 0.018 |  | 122.29 | 2.2
mo021 |  | h | Oficial de 1ª construção em trabalhos auxiliares de pedreiro. |  | 0.257 |  | 132.85 | 34.14
mo114 |  | h | Operário não qualificado construção em trabalhos auxiliares de pedreiro. |  | 0.257 |  | 95.68 | 24.59
mo043 |  | h | Oficial de 1ª armador de ferro. |  | 0.096 |  | 138.26 | 13.27
mo090 |  | h | Ajudante de armador de ferro. |  | 0.096 |  | 103.28 | 9.91
|  | % | Custos directos complementares |  | 2 |  | 676.37 | 13.53
Custo de manutenção decenal: 20,70MT nos primeiros 10 anos. | [6 empty] | Total: | 689.9
Referência e título da norma |  |  |  | Aplicabilidade(a) |  | Obrigatoriedade(b) |  |  | Sistema(c)
EN 771-3:2011+A1:2015 |  |  |  | 1062020 |  | 1062020 |  |  | 2+/4
Especificações para unidades de alvenaria — Parte 3: Blocos de betão de agregados (densos e leves)
(a) Data de entrada em aplicação da norma harmonizada
(b) Data final do período de coexistência
(c) Sistema de avaliação e verificação da regularidade do desempenho