## Folha 1
NAD030 | m² | Isolamento térmico sob laje, com poliestireno expandido.
Isolamento térmico sob laje, com painel rígido de poliestireno expandido, de superfície lisa e bordo lateral recto, de 170 mm de espessura, resistência térmica 5,5 m²°C/W, condutibilidade térmica 0,031 W/(m°C). Colocação em obra: topo a topo, com fixações mecânicas.
Unitário |  | Ud | Descrição |  | Rend. |  | Preço unitário | Importância
mt16pel010aczh |  | m² | Painel rígido de poliestireno expandido, segundo NP EN 13163, de superfície lisa e bordo lateral recto, de 170 mm de espessura, resistência térmica 5,5 m²°C/W, condutibilidade térmica 0,031 W/(m°C), Euroclasse E de reacção ao fogo segundo NP EN 13501-1, com código de designação EPS-EN 13163-L3-W3-T2-S5-P10-BS150-TR150-DS(N)2-CS(10)90. |  | 1.05 |  | 2068.26 | 2171.67
mt16aaa021a |  | Ud | Bucha de expansão e prego de polipropileno, com aro de estanquidade, para fixação mecânica de painéis isolantes. |  | 9 |  | 7.45 | 67.05
mo054 |  | h | Oficial de 1ª montador de isolamentos. |  | 0.134 |  | 136.52 | 18.29
mo101 |  | h | Ajudante de montador de isolamentos. |  | 0.134 |  | 99.31 | 13.31
|  | % | Custos directos complementares |  | 2 |  | 2270.32 | 45.41
Custo de manutenção decenal: 234,82MT nos primeiros 10 anos. | [6 empty] | Total: | 2315.73
Referência e título da norma |  |  |  | Aplicabilidade(a) |  | Obrigatoriedade(b) |  |  | Sistema(c)
EN 13163:2012+A1:2015 |  |  |  | 1072020 |  | 1072020 |  |  | 1/3/4
Produtos de isolamento térmico para aplicação em edifícios — Produtos manufaturados em poliestireno expandido (EPS) — Especificação
(a) Data de entrada em aplicação da norma harmonizada
(b) Data final do período de coexistência
(c) Sistema de avaliação e verificação da regularidade do desempenho