## Folha 1
EHO060 | m² |  | Revestimento realcalinizador e protector do betão armado contra a carbonatação.
Aplicação manual de duas camadas de revestimento realcalinizador e protector MasterProtect 126 "MBCC de Sika", de 3 mm de espessura (rendimento: 3 kg/m² cada camada), para a redução da profundidade de carbonatação e posterior protecção do betão armado contra a carbonatação.
Unitário |  | Ud |  | Descrição | Rend. | Preço unitário | Importância
mt09reh470c |  | kg |  | Revestimento realcalinizador e protector MasterProtect 126 "MBCC de Sika", composto por uma mistura de cimentos especiais, inertes de granulometria seleccionada e aditivos, sem dissolventes, permeável ao vapor de água e com resistência ao gelo, para a redução da profundidade de carbonatação e posterior protecção do betão armado contra a carbonatação. | 6 | 133.56 | 801.36
mo020 |  | h |  | Oficial de 1ª construção. | 0.24 | 134.36 | 32.25
mo113 |  | h |  | Operário não qualificado construção. | 0.24 | 96.77 | 23.22
|  | % |  | Custos directos complementares | 2 | 856.83 | 17.14
[6 empty] | Total: | 873.97