## Folha 1
FEA021 | m | Cinta perimetral de blocos lintel de betão, para parede de alvenaria armada.
Cinta perimetral de 15 cm de espessura, de blocos lintel de betão, 50x20x15 cm, resistência normalizada R8 (8 N/mm²), para revestir, assentes com argamassa de cimento confeccionada em obra, com 250 kg/m³ de cimento, cor cinzento, dosificação 1:6, fornecida em sacos; com reforço de betão de enchimento, C16/20 (X0(P); D12; S3; Cl 1,0), preparado em obra, betonagem com meios manuais, e aço A400 NR, quantidade 4,3 kg/m; para parede de alvenaria armada. Inclusive arame de atar e separadores. O preço inclui a elaboração da armadura (corte, dobragem e moldagem de elementos) no estaleiro da obra e a montagem no lugar definitivo da sua colocação em obra.
Unitário |  | Ud | Descrição |  | Rend. |  | Preço unitário | Importância
mt02bhg054d |  | Ud | Bloco lintel de betão, 50x20x15 cm, resistência normalizada R8 (8 N/mm²), para revestir. Segundo NP EN 771-3. |  | 2.1 |  | 23.59 | 49.54
mt07aco040e |  | kg | Aço em varões nervurados, A400 NR, fornecido em obra em varões sem elaborar, de vários diâmetros. |  | 4.515 |  | 66.84 | 301.78
mt08var050 |  | kg | Arame galvanizado para atar, de 1,30 mm de diâmetro. |  | 0.108 |  | 68.61 | 7.41
mt08aaa010a |  | m³ | Água. |  | 0.006 |  | 68.61 | 0.41
mt01arg005a |  | t | Areia de pedreira, para argamassa preparada em obra. |  | 0.016 |  | 717.47 | 11.48
mt08cem000n |  | kg | Cimento cinzento em sacos. |  | 8.056 |  | 5.64 | 45.44
mt01arg000n |  | m³ | Areia crivada. |  | 0.011 |  | 731.12 | 8.04
mt01arg001nd |  | m³ | Agregado grosso homogeneizado, de tamanho máximo 12 mm. |  | 0.016 |  | 1449.54 | 23.19
mq06hor010 |  | h | Betoneira eléctrica com uma capacidade de amassadura de 160 l. |  | 0.018 |  | 123.37 | 2.22
mo021 |  | h | Oficial de 1ª construção em trabalhos auxiliares de pedreiro. |  | 0.072 |  | 134.36 | 9.67
mo114 |  | h | Operário não qualificado construção em trabalhos auxiliares de pedreiro. |  | 0.183 |  | 96.77 | 17.71
mo043 |  | h | Oficial de 1ª armador de ferro. |  | 0.096 |  | 139.83 | 13.42
mo090 |  | h | Ajudante de armador de ferro. |  | 0.096 |  | 104.45 | 10.03
|  | % | Custos directos complementares |  | 2 |  | 500.34 | 10.01
Custo de manutenção decenal: 15,31MT nos primeiros 10 anos. | [6 empty] | Total: | 510.35
Referência e título da norma |  |  |  | Aplicabilidade(a) |  | Obrigatoriedade(b) |  |  | Sistema(c)
EN 771-3:2011+A1:2015 |  |  |  | 1062020 |  | 1062020 |  |  | 2+/4
Especificações para unidades de alvenaria — Parte 3: Blocos de betão de agregados (densos e leves)
(a) Data de entrada em aplicação da norma harmonizada
(b) Data final do período de coexistência
(c) Sistema de avaliação e verificação da regularidade do desempenho