## Folha 1
NAB030 | m² | Isolamento térmico pelo exterior de muros em contacto com o terreno, com poliestireno expandido.
Isolamento térmico pelo exterior de muros em contacto com o terreno, formado por painel rígido de poliestireno expandido hidrófobo EPSh, de superfície lisa e bordo lateral a meia madeira, de 140 mm de espessura, resistência térmica 4,4 m²°C/W, condutibilidade térmica 0,032 W/(m°C), colocado topo a topo e fixado com cimento cola sobre o tardoz do muro, preparado para receber o enchimento com material de drenagem. Inclusive perfil de chapa curvada, para remate e protecção dos bordos dos painéis de isolamento térmico.
Unitário |  | Ud | Descrição |  | Rend. |  | Preço unitário | Importância
mt16pel050absb |  | m² | Painel rígido de poliestireno expandido hidrófobo EPSh, segundo NP EN 13163, de superfície lisa e bordo lateral a meia madeira, de 140 mm de espessura, condutibilidade térmica 0,032 W/(m°C), Euroclasse E de reacção ao fogo segundo NP EN 13501-1, com código de designação EPS-EN 13163-L3-W3-T2-S5-P10-CS(10)200-BS250-TR120-DS(70,90)1-WL(T)2. |  | 1.1 |  | 3089.48 | 3398.43
mt16aaa040b |  | kg | Cimento cola para fixação de painéis isolantes, em paramentos verticais. |  | 1 |  | 42.76 | 42.76
mt16aaa100 |  | m | Perfil de chapa curvada de aço pré-lacado, de 0,6 mm de espessura e 15 mm de largura, para remate e protecção dos bordos dos painéis de isolamento térmico. |  | 0.33 |  | 118.77 | 39.19
mo054 |  | h | Oficial de 1ª montador de isolamentos. |  | 0.134 |  | 136.52 | 18.29
mo101 |  | h | Ajudante de montador de isolamentos. |  | 0.134 |  | 99.31 | 13.31
|  | % | Custos directos complementares |  | 2 |  | 3511.98 | 70.24
Custo de manutenção decenal: 324,19MT nos primeiros 10 anos. | [6 empty] | Total: | 3582.22
Referência e título da norma |  |  |  | Aplicabilidade(a) |  | Obrigatoriedade(b) |  |  | Sistema(c)
EN 13163:2012+A1:2015 |  |  |  | 1072020 |  | 1072020 |  |  | 1/3/4
Produtos de isolamento térmico para aplicação em edifícios — Produtos manufaturados em poliestireno expandido (EPS) — Especificação
(a) Data de entrada em aplicação da norma harmonizada
(b) Data final do período de coexistência
(c) Sistema de avaliação e verificação da regularidade do desempenho