## Folha 1
RSB015 | m² |  | Base de betão leve.
Base para pavimento, de 6 cm de espessura, de betão leve, de resistência à compressão 2,0 MPa e 690 kg/m³ de densidade, confeccionado em obra com argila expandida e cimento cinzento, acabamento com camada de regularização de argamassa de cimento, confeccionada em obra, dosificação 1:6 de 2 cm de espessura, talochada e limpa. Inclusive banda de painel rígido de poliestireno expandido para a preparação das juntas perimetrais de dilatação.
Unitário |  | Ud |  | Descrição |  | Rend. |  | Preço unitário | Importância
mt16pea020a |  | m² |  | Painel rígido de poliestireno expandido, segundo NP EN 13163, bordo lateral recto, de 10 mm de espessura, resistência térmica 0,25 m²°C/W, condutibilidade térmica 0,036 W/(m°C), para junta de dilatação. |  | 0.05 |  | 88.74 | 4.44
mt01arl030b |  | m³ |  | Argila expandida, fornecida em sacos Big Bag, segundo NP EN 13055-1. |  | 0.063 |  | 4844.86 | 305.23
mt08cem000n |  | kg |  | Cimento cinzento em sacos. |  | 12 |  | 5.64 | 67.68
mt08aaa010a |  | m³ |  | Água. |  | 0.003 |  | 68.61 | 0.21
mt09mor010c |  | m³ |  | Argamassa de cimento CEM II/B-L 32,5 N tipo M-5, confeccionada em obra com 230 kg/m³ de cimento e uma proporção em volume 1/6. |  | 0.02 |  | 5273.63 | 105.47
mq06hor010 |  | h |  | Betoneira eléctrica com uma capacidade de amassadura de 160 l. |  | 0.038 |  | 123.37 | 4.69
mo020 |  | h |  | Oficial de 1ª construção. |  | 0.245 |  | 134.36 | 32.92
mo113 |  | h |  | Operário não qualificado construção. |  | 0.245 |  | 96.77 | 23.71
|  | % |  | Custos directos complementares |  | 2 |  | 544.35 | 10.89
Custo de manutenção decenal: 27,76MT nos primeiros 10 anos. | [7 empty] | Total: | 555.24
Referência e título da norma |  |  |  |  | Aplicabilidade(a) |  | Obrigatoriedade(b) |  |  | Sistema(c)
EN 13163:2012+A1:2015 |  |  |  |  | 1072020 |  | 1072020 |  |  | 1/3/4
Produtos de isolamento térmico para aplicação em edifícios — Produtos manufaturados em poliestireno expandido (EPS) — Especificação
EN 13055-1:2002 |  |  |  |  | 132003 |  | 162004
Agregados leves — Parte 1: Agregados leves para betão, argamassas e caldas de injecção
EN 13055-1:2002/AC:2004 |  |  |  |  | 112010 |  | 112010
(a) Data de entrada em aplicação da norma harmonizada
(b) Data final do período de coexistência
(c) Sistema de avaliação e verificação da regularidade do desempenho