## Folha 1
RSS020 | m² |  | Pavimento de linóleo em rolo.
Pavimento de linóleo, de 3,8 mm de espessura, com tratamento antiestático, acabamento mármore, cor a escolher, fornecido em rolos de 200 cm de largura; peso total: 4200 g/m²; classificação ao uso, segundo EN ISO 10874: classe 23 para uso doméstico; classe 33 para uso comercial; classe 41 para uso industrial; redução dos sons de percussão 14 dB, segundo NP EN ISO 10140; Euroclasse Cfl-s1 de reacção ao fogo, segundo NP EN 13501-1. Colocação em obra: com adesivo, sobre camada fina de nivelação. O preço não inclui a camada fina de nivelação.
Unitário |  | Ud |  | Descrição | Rend. | Preço unitário | Importância
mt18adq020d |  | kg |  | Adesivo, à base de copolímeros acrílicos modificados em dispersão aquosa, sem dissolventes, cor bege, para aplicar em interiores, para a colagem de pavimentos de PVC, linóleo e alcatifa. | 0.375 | 388.95 | 145.86
mt18dsi020d |  | m² |  | Lâmina heterogénea de linóleo, de 3,8 mm de espessura, com tratamento antiestático, obtida através de processo de calandragem e compactação de farinhas de cortiça e madeira, óleo de linhaça, resinas e pigmentos naturais, e revestida pela sua face inferior com uma lâmina de cortiça, que proporciona maior isolamento sonoro e maior absorção aos sons de percussão; acabamento mármore cor a escolher; fornecida em rolos de 200 cm de largura; peso total: 4200 g/m²; classificação ao uso, segundo EN ISO 10874: classe 23 para uso doméstico; classe 33 para uso comercial; classe 41 para uso industrial; redução dos sons de percussão 14 dB, segundo NP EN ISO 10140; Euroclasse Cfl-s1 de reacção ao fogo, segundo NP EN 13501-1. | 1.05 | 2835.36 | 2977.13
mo026 |  | h |  | Oficial de 1ª instalador de revestimentos flexíveis. | 0.201 | 132.85 | 26.7
mo064 |  | h |  | Ajudante de instalador de revestimentos flexíveis. | 0.111 | 99.31 | 11.02
|  | % |  | Custos directos complementares | 2 | 3160.71 | 63.21
Custo de manutenção decenal: 1.321,81MT nos primeiros 10 anos. | [5 empty] | Total: | 3223.92