## Folha 1
NAN120 | m² | Isolamento térmico pelo interior de coberturas inclinadas sobre espaço não habitável.
Isolamento térmico pelo interior de coberturas inclinadas sobre espaço não habitável, com painel rígido de poliestireno expandido, de superfície lisa e bordo lateral recto, de 100 mm de espessura, resistência térmica 3,15 m²°C/W, condutibilidade térmica 0,032 W/(m°C). Colocação em obra: topo a topo, com fixações mecânicas.
Unitário |  | Ud | Descrição |  | Rend. |  | Preço unitário | Importância
mt16pel010adsq |  | m² | Painel rígido de poliestireno expandido, segundo NP EN 13163, de superfície lisa e bordo lateral recto, de 100 mm de espessura, resistência térmica 3,15 m²°C/W, condutibilidade térmica 0,032 W/(m°C), Euroclasse E de reacção ao fogo segundo NP EN 13501-1, com código de designação EPS-EN 13163-L3-W3-T2-S5-P10-BS100-DS(N)2-CS(10)60. |  | 1.1 |  | 1119 | 1230.9
mt16aaa020hg |  | Ud | Fixação mecânica para painéis isolantes de poliestireno expandido, colocados directamente sobre a superfície suporte. |  | 2.5 |  | 18.81 | 47.03
mo054 |  | h | Oficial de 1ª montador de isolamentos. |  | 0.11 |  | 138.06 | 15.19
mo101 |  | h | Ajudante de montador de isolamentos. |  | 0.11 |  | 100.44 | 11.05
|  | % | Custos directos complementares |  | 2 |  | 1304.17 | 26.08
Custo de manutenção decenal: 26,61MT nos primeiros 10 anos. | [6 empty] | Total: | 1330.25
Referência e título da norma |  |  |  | Aplicabilidade(a) |  | Obrigatoriedade(b) |  |  | Sistema(c)
EN 13163:2012+A1:2015 |  |  |  | 1072020 |  | 1072020 |  |  | 1/3/4
Produtos de isolamento térmico para aplicação em edifícios — Produtos manufaturados em poliestireno expandido (EPS) — Especificação
(a) Data de entrada em aplicação da norma harmonizada
(b) Data final do período de coexistência
(c) Sistema de avaliação e verificação da regularidade do desempenho