## Folha 1
QAF010 | m |  | Junta de dilatação em cobertura plana acessível, não ventilada. Impermeabilização com lâminas asfálticas.
Junta de dilatação em cobertura plana acessível, não ventilada, ajardinada, com módulo drenante. Impermeabilização: duas bandas de aderência, de membrana de betume modificado com elastómero SBS, LBM(SBS)-30-FP, com armadura de feltro de poliéster reforçado e estabilizado de 150 g/m², de superfície não protegida, totalmente coladas ao suporte com maçarico, a cada lado da junta, prévia aplicação de primário com emulsão asfáltica aniônica com cargas; banda de reforço de 50 cm de largura, realizada a partir de membrana de betume modificado com elastómero SBS, LBM(SBS)-40-FP, com armadura de feltro de poliéster não tecido de 160 g/m², de superfície não protegida, formando um fole sem aderir na zona da junta; cordão de enchimento para junta de dilatação, de pasta com base betuminosa tipo BH-II, de 15 mm de diâmetro; e banda de acabamento de 33 cm de largura, realizada a partir de membrana de betume modificado com elastómero SBS, LBM(SBS)-50/G-FP, com armadura de feltro de poliéster reforçado e estabilizado de 150 g/m², com auto-protecção mineral de cor verde, com resistência à penetração de raizes soldada à impermeabilização contínua da cobertura, formando um fole sem aderir na zona da junta, sobre o cordão de enchimento.
Unitário |  | Ud |  | Descrição |  | Rend. |  | Preço unitário | Importância
mt14iea020c |  | kg |  | Emulsão asfáltica aniônica com cargas. |  | 0.18 |  | 313.37 | 56.41
mt14lba010i |  | m² |  | Membrana de betume modificado com elastómero SBS, LBM(SBS)-30-FP, de 3 mm de espessura, massa nominal 3 kg/m², com armadura de feltro de poliéster reforçado e estabilizado de 150 g/m², de superfície não protegida. Segundo EN 13707. |  | 0.6 |  | 409.23 | 245.54
mt14lba010g |  | m² |  | Membrana de betume modificado com elastómero SBS, LBM(SBS)-40-FP, de 3,5 mm de espessura, massa nominal 4 kg/m², com armadura de feltro de poliéster não tecido de 160 g/m², de superfície não protegida. Segundo EN 13707. |  | 0.525 |  | 658.08 | 345.49
mt15sja010a |  | m |  | Cordão de enchimento para junta de dilatação, de pasta com base betuminosa tipo BH-II, de 15 mm de diâmetro. |  | 1.05 |  | 196.87 | 206.71
mt14lga010oc |  | m² |  | Membrana de betume modificado com elastómero SBS, LBM(SBS)-50/G-FP, de 3,5 mm de espessura, massa nominal 5 kg/m², com armadura de feltro de poliéster reforçado e estabilizado de 150 g/m², com auto-protecção mineral de cor verde, com resistência à penetração de raizes. Segundo EN 13707. |  | 0.33 |  | 984.36 | 324.84
mo029 |  | h |  | Oficial de 1ª aplicador de lâminas impermeabilizantes. |  | 0.159 |  | 132.85 | 21.12
mo067 |  | h |  | Ajudante de aplicador de lâminas impermeabilizantes. |  | 0.159 |  | 99.31 | 15.79
|  | % |  | Custos directos complementares |  | 2 |  | 1215.9 | 24.32
Custo de manutenção decenal: 1.835,53MT nos primeiros 10 anos. | [7 empty] | Total: | 1240.22
Referência e título da norma |  |  |  |  | Aplicabilidade(a) |  | Obrigatoriedade(b) |  |  | Sistema(c)
EN 13707:2004+A2:2009 |  |  |  |  | 142010 |  | 1102010 |  |  | 1/2+/3/4
Membranas de impermeabilização f lexíveis — Membranas betuminosas ar madas para impermeabilização de coberturas — Definições e características
(a) Data de entrada em aplicação da norma harmonizada
(b) Data final do período de coexistência
(c) Sistema de avaliação e verificação da regularidade do desempenho