## Folha 1
RBN010 | m² | Revestimento contínuo de paramentos com microargamassa natural de cal.
Revestimento contínuo de paramentos com microargamassa, de 2 a 4 mm de espessura, realizado sobre superfície absorvente. CAMADA BASE: microargamassa natural de cal, composta por cal hidráulica natural, tipo NHL 5, segundo NP EN 459-1 e inertes seleccionados com granulometria de até 600 microns, cor branca, em duas camadas, (0,75 kg/m² cada camada) e malha de fibra de vidro anti-álcalis, de 2,2x2,3 mm de vão de malha, de 58 g/m² de massa superficial. CAMADA DECORATIVA: microargamassa natural de cal, composta por cal hidráulica natural, tipo NHL 5, segundo NP EN 459-1 e inertes seleccionados com granulometria de até 100 microns, cor a escolher, numa camada, (0,15 kg/m²). CAMADA DE VEDAÇÃO: uma demão de mistura de óleos e resinas vegetais e uma demão de massa à base de ceras naturais e própolis. O preço não inclui a superfície suporte.
Unitário |  | Ud | Descrição |  | Rend. |  | Preço unitário | Importância
mt28mcc050a |  | m² | Malha de fibra de vidro anti-álcalis, de 2,2x2,3 mm de vão de malha, de 58 g/m² de massa superficial, para armar microargamassas. |  | 1.05 |  | 221.2 | 232.26
mt28mcn010a |  | kg | Microargamassa natural de cal, composta por cal hidráulica natural, tipo NHL 5, segundo NP EN 459-1 e inertes seleccionados com granulometria de até 600 microns, cor branca, densidade 1200 kg/m³, resistência à compressão 5 N/mm², sem compostos orgânicos voláteis (COV), fornecida em sacos, segundo EN 13813. |  | 1.5 |  | 229.5 | 344.25
mt28mcn010d |  | kg | Microargamassa natural de cal, composta por cal hidráulica natural, tipo NHL 5, segundo NP EN 459-1 e inertes seleccionados com granulometria de até 100 microns, cor a escolher, densidade 800 kg/m³, resistência à compressão 5 N/mm², sem compostos orgânicos voláteis (COV), fornecida em sacos, segundo EN 13813. |  | 0.15 |  | 875.6 | 131.34
mt28mcn020a |  | l | Mistura de óleos e resinas vegetais, para aplicar com trincha ou rolo. |  | 0.3 |  | 2746.62 | 823.99
mt22www090a |  | l | Massa à base de ceras naturais e própolis, para aplicar com rolo. |  | 0.15 |  | 3649.86 | 547.48
mt08aaa010a |  | m³ | Água. |  | 0.053 |  | 68.32 | 3.62
mo020 |  | h | Oficial de 1ª construção. |  | 0.961 |  | 132.85 | 127.67
mo113 |  | h | Operário não qualificado construção. |  | 1.716 |  | 95.68 | 164.19
|  | % | Custos directos complementares |  | 2 |  | 2374.8 | 47.5
Custo de manutenção decenal: 506,26MT nos primeiros 10 anos. | [6 empty] | Total: | 2422.3
Referência e título da norma |  |  |  | Aplicabilidade(a) |  | Obrigatoriedade(b) |  |  | Sistema(c)
EN 13813:2002 |  |  |  | 182003 |  | 182004 |  |  | 1/3/4
Revestimentos contínuos para pavimentos — Materiais — Especificações e requisitos
(a) Data de entrada em aplicação da norma harmonizada
(b) Data final do período de coexistência
(c) Sistema de avaliação e verificação da regularidade do desempenho