## Folha 1
REG150 | m | Revestimento de degrau de escada interior, com peças de barro cozido. Colocação em camada grossa.
Revestimento de degrau de escada interior, com peças de barro cozido, formado por. COLOCAÇÃO: em camada grossa com argamassa de cimento. ENCHIMENTO DE JUNTAS: com argamassa de juntas cimentosa melhorada, com absorção de água reduzida e resistência elevada à abrasão tipo CG 2 W A, cor branco, em juntas de 2 mm de espessura.
Unitário |  | Ud | Descrição |  | Rend. |  | Preço unitário | Importância
mt09mor010c |  | m³ | Argamassa de cimento CEM II/B-L 32,5 N tipo M-5, confeccionada em obra com 230 kg/m³ de cimento e uma proporção em volume 1/6. |  | 0.02 |  | 5273.63 | 105.47
mt18bdo021sj |  | m | Cobertor de barro cozido, de elaboração mecânica, capacidade de absorção de água 6%<E<=10%, grupo AIIb, segundo NP EN 14411, com resistência ao deslizamento entre 35 e 45 segundo ENV 12633. |  | 1.05 |  | 4935.65 | 5182.43
mt18bdo022sj |  | m | Espelho de barro cozido, de elaboração mecânica, capacidade de absorção de água 6%<E<=10%, grupo AIIb, segundo NP EN 14411. |  | 1.05 |  | 4935.65 | 5182.43
mt09mcp020bB |  | kg | Argamassa de juntas cimentosa melhorada, com absorção de água reduzida e resistência elevada à abrasão, tipo CG2 W A, segundo EN 13888, cor branca, para juntas de 2 a 15 mm, à base de cimento de alta resistência, inertes seleccionados, aditivos especiais e pigmentos, com efeito anti-caruncho, anti-verdete e preventivo das eflorescências, hidrorrepelente, especial para enchimento de juntas de todo tipo de peças cerâmicas e pedras naturais em zonas de proliferação de microrganismos. |  | 1.2 |  | 77.73 | 93.28
mo023 |  | h | Oficial de 1ª ladrilhador. |  | 0.776 |  | 140.25 | 108.83
mo061 |  | h | Ajudante de ladrilhador. |  | 0.388 |  | 104.83 | 40.67
|  | % | Custos directos complementares |  | 2 |  | 10713.1 | 214.26
[7 empty] | Total: | 10927.4
Referência e título da norma |  |  |  | Aplicabilidade(a) |  | Obrigatoriedade(b) |  |  | Sistema(c)
EN 14411:2012 |  |  |  | 172013 |  | 172014 |  |  | 1/3/4
Pavimentos e revestimentos cerâmicos — Definições, classificação, características, avaliação da conformidade e marcação
(a) Data de entrada em aplicação da norma harmonizada
(b) Data final do período de coexistência
(c) Sistema de avaliação e verificação da regularidade do desempenho