## Folha 1
ROA010 | m² |  | Pintura com tinta para uso alimentar.
Aplicação manual de duas demãos de revestimento impermeabilizante bicomponente, cor branco, à base de resinas epóxi e poliamida, sem aminas aromáticas, (rendimento: 0,3 kg/m² cada demão), limpeza e preparação da superfície a pintar, através de projecção a seco de jacto de partículas de material abrasivo, até alcançar um grau de preparação Sa2 segundo EN ISO 8501-1, obtendo uma rugosidade mínima de 50 microns, sobre superfícies interiores de tanques ou silos de aço para uso alimentar.
Unitário |  | Ud |  | Descrição | Rend. | Preço unitário | Importância
mt08lim010a |  | kg |  | Abrasivo para limpeza através de jacto a pressão, formado por partículas de silicato de alumínio. | 2.625 | 11.48 | 30.14
mt15bas290cf |  | kg |  | Revestimento impermeabilizante bicomponente, cor branco, à base de resinas epóxi e poliamida, sem aminas aromáticas, com certificado de aptidão para estar em contacto com produtos alimentares. | 0.6 | 3362.32 | 2017.39
mq08lch010 |  | h |  | Equipamento de jacto de areia à pressão. | 0.302 | 113.54 | 34.29
mq08gel010k |  | h |  | Grupo electrogéneo insonorizado, trifásico, de 45 kVA de potência. | 0.302 | 190.79 | 57.62
mo038 |  | h |  | Oficial de 1ª pintor. | 0.189 | 132.85 | 25.11
mo076 |  | h |  | Ajudante de pintor. | 0.189 | 99.31 | 18.77
mo112 |  | h |  | Operário especializado construção. | 0.329 | 97.25 | 32
mo113 |  | h |  | Operário não qualificado construção. | 0.329 | 95.68 | 31.48
|  | % |  | Custos directos complementares | 2 | 2246.8 | 44.94
Custo de manutenção decenal: 1.520,34MT nos primeiros 10 anos. | [5 empty] | Total: | 2291.74